## ARIOR 835 Air 678080 S1 P ESD
ARIOR 835 Air 678080 S1 P ESD
Schaft | hydrophobierte Mikrofaser INDUSTRY PRO 2,2 mm erhöht die Beständigkeit und Atmungsaktivität
Futter | CLIMAX mit 3D Konstruktion für unbegrenzte Luftzirkulation und Klimaoptimierung
Einlegesohle | EFFECTOR Memory Polyurethan Schaum für zusätzliche Luftdämpfung und Atmungsaktivität
Schutzkappe | Kunststoff, extra breit und anatomisch geformt für mehr Zehenfreiheit und optimale Passform
Durchtrittschutz | ERGOFLEX metallfrei, hervorragende Flexibilität für natürliche Fussbewegung
Sohle | RAPID PU.2D mit außerordentlicher Leichtigkeit zum Energiesparen
Grösse | 35 – 48
Norm | EN ISO 20345:2011 S1 P SRC, ESD gerecht nach EN IEC 61340-4-3:2018